## Расчет трубы на прочность
Расчет на прочность трубы
нагруженной внутренним давлением
Инструкция: введите данные в поля помеченные голубым цветом.
Геометрия
| Диаметр трубы (внутр): | 40 | мм
| Толщина стенки трубы: | 2.5 | мм
Материал (из справочника)
| Предел прочности материала трубы: | 43 | МПа
| Коэффициент запаса прочности: | 1
Прочность трубы
| Максимальное допускаемое давление: | 5.058824 | МПа
Note on C5: Внутренний диаметр трубы (мм).
Note on C6: Минимальная толщина стенки трубы (мм).
Note on C9: Рекомендуемые значения от 1.2 до 2.0
Note on C11: Максимальное допускаемое давление из условия прочности трубы.

## Расчет крепления крышки
Расчет на прочность крепления крышки
N радиально установленных болтов
Инструкция: введите данные в поля помеченные голубым цветом.
Геометрия
| Диаметр болтов: | 4 | мм
| Количество болтов: | 6
| Толщина трубы в месте крепления: | 2 | мм | Предполагается, что толшина и прочность крышки в районе крепежных отверстий заведомо больше толщины и прочности трубы.
| Размер фаски (для болтов с конусной головкой): | 0 | мм
| Расстояние до края: | 5 | мм
Материал (из справочника)
| Предел прочности материала болтов: | 200 | МПа
| Коэффициент запаса прочности болтов: | 1.2
Нагрузка
| Предел прочности болтов на срез: | 4744.889 | Н | Тип разрушения - срез болта поперек.
| Предел прочности болтов на смятие: | 5333.333 | Н | Тип разрушения - смятие болта краем трубы.
| Предел прочности трубы на смятие: | 1376 | Н | Тип разрушения - смятие трубы болтом на краю отверстия.
| Предел прочности трубы на срез: | 2293.333 | Н | Тип разрушения - срез края трубы болтом.
| Предел прочности трубы на отрыв края: | 8737.6 | Н | Тип разрушения - отрыв края трубы по ряду отверстий.
Прочность соединения
| Максимальное допускаемое усилие: | 1376 | Н
| Максимальное допускаемое давление: | 1.095541 | МПа
Допустимая нагрузка
| Максимальное давление: | 1.095541 | МПа
Note on C5: Считается что диаметр болтов совпадает с диаметром крепежных отверстий. Болт М6 имеет диаметр 6 мм (условно).
Note on C7: Может быть больше средней толщины трубы.
Note on C8: Размер фаски (катет) для болтов с конусной головкой в потай, иначе указать 0 мм.
Note on C9: Расстояние от центра крепежного отверстия до края трубы.
Note on C12: Рекомендуемые значения от 1.2 до 2.0
Note on C21: Максимальное давление из условия прочности крепления заглушки.
Note on C24: Максимально допустимое давление !!!

## Пределы прочности материалов
Материал | sт, МПа | Термобработка | Сфера применения
Сталь0 | (100) | - | Для второстепенных элементов конструкций и неответственных деталей: настилы, арматура, подкладка, шайбы, перила, кожухи, обшивки и другие.
Сталь 10 | 180 | - | Детали, работающие при температуре от -40 до 450°С, к которым предъявляются требования высокой пластичности, после химико-термической обработки - детали с высокой поверхностной твёрдостью при невысокой прочности сердцевины.
Сталь 15 | 180 | Нормализация | Болты, винты, крюки и другие детали, к которым предъявляются требования высокой пластичности и работающие при температуре от -40 до 450°С; после ХТО - рычаги, кулачки, гайки и другие детали, к которым предъявляются требования высокой поверхностной твердости и невысокой прочности сердцевины.
Сталь 20 (20А) | 180 | Нормализация | После нормализации или без термообработки крюки кранов, муфты, вкладыши подшипников и другие детали, работающие при температуре от -40 до 450°С под давлением, после ХТО - шестерни, червяки и другие детали, к которым предъявляются требования высокой поверхностной твердости при невысокой прочности сердцевины.
Сталь 30 | 200 | Нормализация | Тяги, серьги, траверсы, рычаги, валы, звездочки, шпиндели, цилиндры прессов, соединительные муфты и другие детали невысокой прочности.
Сталь 40 | 750 | Закалка, отпуск 200 С | После улучшения - коленчатые валы, шатуны, зубчатые венцы, маховики, зубчатые колеса, болты, оси и другие детали; после поверхностного упрочнения с нагревом ТВЧ - детали средних размеров, к которым предъявляются требования высокой поверхностной твердости и повышенной износостойкости при малой деформации (длинные валы, ходовые валики, зубчатые колеса).
Сталь 40 | 380 | Закалка, отпуск 700 С | - // -
Сталь 40Х | 500 | Закалка 1000 С в масло, отпуск 700 С | оси, валы, вал-шестерни, плунжеры, штоки, коленчатые и кулачковые валы, кольца, шпиндели, оправки, рейки, зубчатые венцы, болты, полуоси, втулки и другие улучшаемые детали повышенной прочности.
Сталь 40Х | 710 | Закалка 1050 С воздух, отпуск 650 С выдержка 3 ч | - // -
Сталь 40Х13 | 500 | Закалка 1000 С в масло, отпуск 700 С | Режущий, мерительный инструмент, пружины, карбюраторные иглы, предметы домашнего обихода, клапанные пластины компрессоров и другие детали, работающие при температуре до 400-450 °С, а также детали, работающие в коррозионных средах. Сталь коррозионно-стойкая мартенситного класса.
Сталь 40Х13 | 710 | Закалка 1050 С воздух, отпуск 650 С выдержка 3 ч | - // -
Сталь 65 | 780 | Закалка 830 °С, масло. Отпуск 470 °С. | рессоры, пружины и другие детали, от которых требуется повышенные прочностные и упрулие свойства, износостойкость; детали, работающие в условиях трения при наличии высоких статических и вибрационных нагрузок.
Сталь 65 | 650 | Закалка 830 °С, масло. Отпуск 600 °С. | - // -
Note on C3: Предел долговременной прочности для материала.

## металлы
Основа сплава | Марка сплава | Плотность, г/см3 | Механические характеристики
|  |  | Предел | Удлинение % | Модуль упругости Е, кг/мм2
прочности, кг/мм2
Сталь | 45 | 7.81 | 60 | 14 | 20400
Сталь | 30ХГСА | 7.85 | 110 | 10 | 20200
Сталь | 12Х18Н10Т | 7.9 | 55 | 40 | 20500
Алюминий | Д1Т | 2.8 | 36 | 12 | 7100
Алюминий | Д16Т | 2.78 | 43 | 10 | 7100
Алюминий | АМг | 2.64 | 32 | 15 | 6800
Алюминий | В 95 | 2.85 | 52 | 6 | 6700
Магний | МА 2-1 | 1.79 | 27 | 14 | 4200
Магний | МА 8 | 1.77 | 25 | 10 | 4100
Титан | ВТ 5 | 4.44 | 80 | 10 | 10500
Титан | ВТ 14 | 4.58 | 110 | 8 | 11000
Титан | ОТ 4 | 4.55 | 70-90 | 15 | 11500
Титан | ОТ4-1 (ОТ4-0) | 4.55 | 50…70 | 15 | 10500